## Sheet1
GRUNŠU FIZIKĀLI - MEHĀNISKO ĪPAŠĪBU NORMATĪVIE UN APLĒSES RAKSTURLIELUMI
Seguma atjaunošana Kaiju ielā, Līvānos, Līvānu novadā
grunts indekss | ĢTE apzīmējums | Grunšu nosaukums | Grunts daļiņu blīvums ρS.g/cm3 | Grunts blīvums j.g/cm3 |  |  | Konsis- tence lc. | Porainības koef. e | Filtrācijas | LVS EN 1997-2+AC | [5 empty] | īpatnējā |  |  | Piezīmes
[9 empty] | koeficients | [6 empty] | pretestība
[9 empty] | k.f m/dn | Saiste, C KPa |  |  | Iekšējās berzes leņķis |  |  | zondes konusam |  | Deformāciju modulis E, MPa
[9 empty] | vidējais | [6 empty] | qc, MPa | f, Kpa
|  |  |  | pn | pl | pll |  |  |  | Cn | Cl | Cll | jn | jl | jll
sagrMg | d | uzbērta grunts: smilšaina grants ar retiem oļiem un dolomītšķembām, blīva (qc=>10 Mpa) | 2.65 | 1.72 | 1.7 | 1.71 |  | 0.58 | 1.3 | 1* |  | 1 | 32 | 30 | 31 | >10 |  | >30 | virs gruntsūdens līmeņa
grsaMg | 1' | uzbērta grunts: granšaina smilts ar ar retiem oļiem un dolomītšķembām, blīva (qc=>10 Mpa) | 2.65 | 1.7 | 1.98 | 1.99 |  | 0.6 | 2,0-4,0 | 1* |  | 1 | 32 | 30 | 31 | >10 |  | >30 | virs gruntsūdens līmeņa
saMg | 1' | uzbērta grunts: smalka smilts ar retu grants piejaukumu, blīva (qc=>10 Mpa) | 2.65 | 1.7 | 1.98 | 1.99 |  | 0.6 | 2,0-4,0 | 2* |  | 1 | 32 | 30 | 31 | >10 |  | >30 | virs gruntsūdens līmeņa
msaMg | 1' | uzbērta grunts:vidēji rupja smilts ar retu grants piejaukumu, blīva (qc=>10 Mpa) | 2.65 | 1.7 | 1.98 | 1.99 |  | 0.6 | 3,0-5,0 | 1 |  |  | 32 | 30 | 31 | >10 |  | >30 | virs gruntsūdens līmeņa
saMg | 1'' | uzrbērta grunts: smilts smalka, vidēji blīva (qc=>8 Mpa) | 2.66 | 1.66 | 1.64 | 1.65 |  | 0.73 | 1,5-3,0 |  |  |  | 33 | 31 | 32 | 5,0->8,0 | 40-60 | >26 | virs gruntsūdens līmeņa
Or | 3 | Kūdra, labi sadalījusies, tumši brūna | 1.78 | 1.1 | 1.05 | 1.08 |  | 4.5 | < 0,1 | 20 | 18 | 19 | 5 | 3 | 4 |  |  | 0.5
siSa | 6'' | Smilts putekļaina, vidēji blīva (qc =>8,0 MPa) | 2.66 | 1.67 | 1.65 | 1.66 |  | 0.65 | 1 | 4* |  |  | 35 | 33 | 34 | 5,0->8,0 |  | >26 | virs gruntsūdens līmeņa
|  |  |  | 1.94 | 1.92 | 1.93 | [12 empty] | zem gruntsūdens līmeņa
FSa | 7'' | Smilts smalka, vidēji blīva (qc =>8,0 MPa) | 2.65 | 1.68 | 1.66 | 1.67 |  | 0.62 | 2,5-5 | 2* |  | 1 | 35 | 33 | 34 | 5,0->8,0 | 45-70 | >26 | virs gruntsūdens līmeņa
|  |  |  | 1.94 | 1.92 | 1.93
FSa | 7' | smilts smalka, blīva (qc =>10 MPa) | 2.65 | 1.74 | 1.72 | 1.73 |  | 0.55 | 1 | 4 | 2 | 3 | 37 | 35 | 36 | >10 | 43-90 | 32 | virs gruntsūdens līmeņa
|  |  |  | 2 | 1.98 | 1.99 | [12 empty] | zem gruntsūdens līmeņa
sisaCl | 19m | smilšaini putekļains māls (morēnas smilšmāls), mīksti plastisks (Ic=0,3-0,45) | 2.68 | 2.1 | 1.92 | 1.93 | 0,3-0,45 | 0.5 | <0,2 | 17* | 15 | 16 | 27* | 25 | 26 |  |  | 18-30
sisaCl | 19s | smilšaini putekļains māls ar retu gants piejaukumu (morēnas smilšmāls), sīksti plastisks (Ic=0,55-0,70) | 2.68 | 2.15 | 2.13 | 2.14 | 0,55-0,70 | <0,5 | <0,1 | 33* | 37 | 38 | 24* | 22 | 23 |  |  | >30
Cl | 16s | māls, sīksti plastisks (Ic=0,55-0,7) | 2.7 | 2.1 | 2.18 | 2.19 | 0,55-0,7 | 0.5 | <0,1 | >40* |  |  | >25* |  |  |  |  | 20
Cl | 16c | māls, pusciets (Ic=0,75-1) | 2.7 | 2.2 | 2.18 | 2.19 | 0,75-1 | 0.45 | <0,1 | >40* |  |  | >25 |  |  |  |  | >25
*piezīme - pēc ģeotehniskās pieredzes